## 版数
版数 | 日付 | 内容
1.0 | 2023-06-09 | 初版作成

## PCN対象製品
車載セラミックコンデンサ対象製品
適用範囲：MLCC部のみ適用し、リード部等の加工については適用外とする。

## Main-sheet
PCN変化点評価シート（積層セラミックコンデンサ） | [61 empty] | Version1.0
申請内容 | PCN
１．変更に伴う製造上の変化点確認
[12 empty] | 変更点 | [21 empty] | 確認事項 | [12 empty] | 確認結果
申請理由 | 拠点実績 |  |  |  | 技術要素 |  | 変更内容 |  |  |  | 注釈 | Man |  |  | Machine |  |  | Material |  |  |  | Method |  |  |  | Enviornment |  |  |  | 電子部品内で変更影響の補正を行う変更有り |  |  | 注釈 | 基礎特性(工程能力)
[12 empty] | 作業者 管理変更 |  | 注釈 | 装置変更 |  | 注釈 | 材料変更 |  |  | 注釈 | 工法変更 |  |  | 注釈 | クリーン度 管理変更 |  |  | 注釈 |  |  |  |  | 形状(寸法等) | [6 empty] | 特性(機械的強度等) | [5 empty] | 初期工程 能力調査 [IPS] |  |  |  |  | 測定システム 解析調査 [MSA]
入力Guide |  |  |  |  | リストより選択 |  | "技術要素"に紐づくリストから選択、もしくは 空欄として注釈番号を付与し補足説明欄に記載 |  |  |  |  | 4M1Eについて、C(変更)、E(同等)、No(変更なし)から選択 補足説明が必要な場合は、注釈番号を付与し補足説明欄に記載 | [21 empty] | "技術要素" に合わせて選択、もしくは記入 | [12 empty] | ”確認中”の場合は完了予定時期を記入ください。 "問題なし"の場合は参照ページを記入ください。
※「その他」を選択した場合及び追加の補足説明欄
[5 empty] | 変更内容に対する 補足説明 | [24 empty] | 補正に対する 補足説明
２ａ．変更に伴う設計上の変化点（後工程）
機能 | 仕様分類 |  |  |  | 項目 | [10 empty] | 確認事項 |  |  |  | 確認結果
[7 empty] | パラメータ | 仕様変更 | 注釈 | 工程変更の特性 影響確認要否 | 注釈 | 補正による特性 影響確認要否 |  |  | 注釈 | 電気的特性 |  |  | 注釈 | 電気的特性
[8 empty] | (Yes/No) |  | (Yes/No) |  | (Yes/No) | [7 empty] | (補正後等価性)
電気的特性 | 規格 |  |  |  | AC |  | 静電容量
[5 empty] | AC |  | tanδ
[5 empty] | DC |  | 絶縁抵抗
[5 empty] | DC |  | 耐電圧
製品寸法
| 参考特性 |  |  |  | DC |  | DCﾊﾞｲｱｽ
[5 empty] | AC |  | インピーダンス特性
| 補足説明 |  |  |  | *1 | 目標としている特性を確保していることを確認する
[5 empty] | *2 | EMC特性に変更がないことを確認する
２ｂ．組み合わせ影響確認とデバイス評価内容の選定（後工程） | [26 empty] | AEC-Q200 Revision D | Check of specification (for raw material only) | High Temp Exposure (Storage) | Temperature Cycling | Destructive Physical Analysis | Moisture Resistance | Biased Humidity | Operational Life | External Visual | Physical Dimension | Terminal Strength (Leaded) | Resistance to Solvents | Mechanical Shock | Vibration | Resistance to Soldering Heat | Thermal Shock | Electrostatic Discharge (ESD) | Solderability | Electrical Characterization | Flammability | Board Flex | Terminal Strength (SMD) | Beam Load Test | Flame Retardance | Rotation Life | Surge Voltage | Salt Spray | Electrical Transient Conduction | Shear Strength | Fault Current Durability | End-of-Life Mode Verification | Jump Start Endurance | Load Dump Endurance | Whisker Test (IEC 60068-T2-82, JEDEC JESD201) | Parameter-Analysis: Comparison of current with changed device characterization, electrical distribution
技術要素 | 変更有無 |  |  |  | 組み合わせ 影響要素 |  | 組み合わせ 実績 (〇:生産実績あり、－:なし) |  | 故障メカニズム |  |  |  | 代表品種
| 拠点 | 4M 1E | 補正 | OR | [8 empty] | 代表型番選定条件 | [9 empty] | 代表型番 | [5 empty] | C03 | C04 | C05 | C06 | C07 | C08 | C09 | C10 | C11 | C12 | C13 | C14 | C15 | C16 | C17 | C18 | C19 | C20 | C21 | C22 | C23 | C24 | C25 | C27 | C29 | C30 | C31 | C32 | C33 | C34 | C35
| ↑拠点変更ありの場合○ | [10 empty] | 参照したDeQuMaファイルを記載→
↑Cありの場合○
↑Yesありの場合○
↑拠点・4M1E・補正のOR
確認結果
信頼性試験結果
[24 empty] | 選択内容に対する 補足説明 (自由記述欄) | [27 empty] | A Only for peripheral routing B For symbol rework, new cure time, temp C If bond to leadfinger D Design rule change E Thickness only F MEMS element only G Only from non-100% burned-in parts H Hermetic only J EPROM or E2PROM K Passivation only L For Pb-free devices only M For devices requiring PTC N Passivation and gate oxide Q Wire diameter decrease T For Solder Ball SMD only
Package Size
Die Size
代表製品①：
ダイサイズ 及び パッケージ外形サイズ大
代表製品②：
最大消費電力大（1ワット超)
Note on AL48: 補正後等価性確認は、変更影響の補正がYesの場合

## Main-sheet(記入例)
PCN変化点評価シート（積層セラミックコンデンサ）
申請内容 | PCN
１．変更に伴う製造上の変更点確認
[14 empty] | 変更点 | [21 empty] | 確認事項 | [12 empty] | 確認結果
申請理由 | 拠点実績 |  |  |  | 技術要素 |  | 変更内容 | [5 empty] | 注釈 | Man |  |  | Machine |  |  | Material |  |  |  | Method |  |  |  | Enviornment |  |  |  | 電子部品内で変更影響の補正を行う変更有り |  |  | 注釈 | 基礎特性(工程能力)
[14 empty] | 作業者 管理変更 |  | 注釈 | 装置変更 |  | 注釈 | 材料変更 |  |  | 注釈 | 工法変更 |  |  | 注釈 | クリーン度 管理変更 |  |  | 注釈 |  |  |  |  | 形状(寸法等) | [6 empty] | 特性(機械的強度等) | [5 empty] | 初期工程 能力調査 [IPS] |  |  |  |  | 測定システム 解析調査 [MSA]
入力Guide |  |  |  |  | リストより選択 |  | "技術要素"に紐づくリストから選択、もしくは 空欄として注釈番号を付与し補足説明欄に記載 | [6 empty] | 4M1Eについて、C(変更)、E(同等)、No(変更なし)から選択 補足説明が必要な場合は、注釈番号を付与し補足説明欄に記載 | [21 empty] | "技術要素" に合わせて選択、もしくは記入 | [12 empty] | ”確認中”の場合は完了予定時期を記入ください。 "問題なし"の場合は参照ページを記入ください。
生産能力増加 | 車載品生産委託 yyyy年/mm月～ xxM個以上 |  |  |  | 誘電体ペースト製造 |  | 構成材料の変更 - 誘電体材料 | [5 empty] | *1 | No |  |  | No |  |  | C(変更) |  |  | *5 | E(同等) |  |  | *6 | No |  |  |  | 無し |  |  |  | 粒度・粘度 | [6 empty] | 静電容量，tanδ，絶縁抵抗，耐電圧
[5 empty] | 誘電体シート製造 |  | 内部構造の変更-誘電体層厚み | [5 empty] | *2 | No |  |  | No |  |  | No |  |  |  | E(同等) |  |  | *7 | No |  |  |  | 有り |  |  | *10 | シート厚み | [6 empty] | 静電容量，tanδ，絶縁抵抗，耐電圧
※「その他」を選択した場合の補足説明欄 |  |  |  |  | 積層 |  | 内部構造の変更- 層数 | [5 empty] | *3 | No |  |  | No |  |  | No |  |  |  | E(同等) |  |  | *8 | No |  |  |  | 有り |  |  | *11 | 積層ズレ・積層体生厚み | [6 empty] | 静電容量，tanδ，絶縁抵抗，耐電圧
[5 empty] | 焼成 |  | 工程技術や製造方法の変更 - 焼成 | [5 empty] | *4 | No |  |  | No |  |  | No |  |  |  | E(同等) |  |  | *9 | No |  |  |  | 有り |  |  | *12 | 焼成後素地(L,W,T)寸法 | [6 empty] | 静電容量，tanδ，絶縁抵抗，耐電圧
[5 empty] | 変更内容に対する 補足説明 |  | *1 | 現行材料を互換する車載量産実績のある材料に変更する | [23 empty] | 補正に対する 補足説明 |  |  | *10 | 互換材に合わせシート厚みを微調整する
[35 empty] | *11 | シート厚みの微調整に合わせ積層数を調整する
[7 empty] | *2 | 上位互換材に合わせシート厚みを微調整する | [26 empty] | *12 | 互換材の更新に合わせ焼成プログラムを調整する
[7 empty] | *3 | シート厚みの微調整に合わせ積層数を調整する
[7 empty] | *4 | 上位互換材の更新に合わせ焼成プログラムを調整する
[7 empty] | *5 | (a) 実績有り:現行材料を互換する車載量産実績のある材料に変更する
同一メーカーの互換材に変更する
[7 empty] | *6 | (a)実績有り:十分に車載量産実績のある、現行材料と同じ工法（設備）を使用する
工法の変更はないが、条件の調整のみの為、同等と判断する
[7 empty] | *7 | (a)実績有り:十分に車載量産実績のある、現行材料と同じ工法（設備）を使用する
互換材に合わせシート厚みを微調整する
[7 empty] | *8 | (a)実績有り:十分に車載量産実績のある、現行材料と同じ工法（設備）を使用する
シート厚みの微調整に合わせ積層数を調整する
[7 empty] | *9 | (a)実績有り:十分に車載量産実績のある、現行材料と同じ工法（設備）を使用する
互換材の更新に合わせ焼成プログラムを調整する
２ａ．変更に伴う設計上の変化点
機能 | 仕様分類 |  |  |  | 項目 | [12 empty] | 確認事項 |  |  |  | 確認結果
[7 empty] | パラメータ |  |  | 仕様変更 | 注釈 | 工程変更の特性 影響確認要否 | 注釈 | 補正による特性 影響確認要否 |  |  | 注釈 | 電気的特性 |  |  | 注釈 | 電気的特性
[10 empty] | (Yes/No) |  | (Yes/No) |  | (Yes/No) | [7 empty] | (補正後等価性)
電気的特性 | 規格 |  |  |  | AC |  | 静電容量 |  |  | No |  | No |  | No |  |  |  | Yes |  |  | *1 | OK
[5 empty] | AC |  | tanδ |  |  | No |  | No |  | No |  |  |  | Yes |  |  | *1 | OK
[5 empty] | DC |  | 絶縁抵抗 |  |  | No |  | No |  | No |  |  |  | Yes |  |  | *1 | OK
[5 empty] | DC |  | 耐電圧 |  |  | No |  | No |  | No |  |  |  | Yes |  |  | *1 | OK
[7 empty] | 製品寸法 |  |  | No |  | No |  | No |  |  |  | Yes |  |  | *1 | OK
| 参考特性 |  |  |  | DC |  | DCﾊﾞｲｱｽ |  |  | No |  | No |  | No |  |  |  | Yes |  |  | *1 | OK
[5 empty] | AC |  | インピーダンス特性 |  |  | No |  | No |  | No |  |  |  | Yes |  |  | *2 | OK
| 補足説明 |  |  |  | *1 | 変更前後で同等特性である事を確認する
[5 empty] | *2 | EMC特性で同等特性である事を確認する
２ｂ．組み合わせ影響確認とデバイス評価内容の選定 | [28 empty] | AEC-Q200 Revision D | Check of specification (for raw material only) | High Temp Exposure (Storage) | Temperature Cycling | Destructive Physical Analysis | Moisture Resistance | Biased Humidity | Operational Life | External Visual | Physical Dimension | Terminal Strength (Leaded) | Resistance to Solvents | Mechanical Shock | Vibration | Resistance to Soldering Heat | Thermal Shock | Electrostatic Discharge (ESD) | Solderability | Electrical Characterization | Flammability | Board Flex | Terminal Strength (SMD) | Beam Load Test | Flame Retardance | Rotation Life | Surge Voltage | Salt Spray | Electrical Transient Conduction | Shear Strength | Fault Current Durability | End-of-Life Mode Verification | Jump Start Endurance | Load Dump Endurance | Whisker Test (IEC 60068-T2-82, JEDEC JESD201) | Parameter-Analysis: Comparison of current with changed device characterization, electrical distribution
技術要素 | 変更有無 |  |  |  | 組み合わせ 影響要素 |  | 組み合わせ 実績 (〇:生産実績あり、－:なし) |  |  |  | 故障メカニズム |  |  |  | 代表品種
| 拠点 | 4M 1E | 補正 | OR | [10 empty] | 代表型番選定条件 | [9 empty] | 代表型番 | [5 empty] | C03 | C04 | C05 | C06 | C07 | C08 | C09 | C10 | C11 | C12 | C13 | C14 | C15 | C16 | C17 | C18 | C19 | C20 | C21 | C22 | C23 | C24 | C25 | C27 | C29 | C30 | C31 | C32 | C33 | C34 | C35
構成材料の変更 - 誘電体材料 |  | 〇 | 〇 | 〇 | 内部電極 |  |  |  | 〇 |  | 誘電体と内部電極の収縮率の差による誘電体と内部電極間の剥離 |  |  |  | 最大形状，最大積層数 | [9 empty] | 代表型番① |  |  |  |  | 〇 | 〇 | - | 〇 | - | ◎ | 〇 | - | - | - | - | - | - | - | - | - | - | - | - | - | - | - | - | - | - | - | - | - | - | - | - | - | - | -
[11 empty] | 誘電体と内部電極の収縮率の差による内部電極の断線 |  |  |  | 最大形状，最大積層数 | [9 empty] | 代表型番① |  |  |  |  | - | - | - | 〇 | - | - | - | - | - | - | - | - | - | - | - | - | - | ◎ | - | - | - | 〇 | - | - | - | - | - | - | - | - | - | - | - | -
[11 empty] | 誘電体と内部電極の収縮率の差による誘電体層内のクラック |  |  |  | 最小誘電体厚み | [9 empty] | 代表型番② |  |  |  |  | 〇 | 〇 | - | 〇 | - | ◎ | ◎ | - | - | - | - | 〇 | 〇 | - | 〇 | 〇 | - | 〇 | - | ◎ | - | 〇 | - | - | - | - | - | - | - | - | - | - | - | -
[5 empty] | 端子電極 |  |  |  | 〇 |  | 端子電極焼成時の誘電体層内へのクラック |  |  |  | 最小誘電体厚み | [9 empty] | 代表型番② |  |  |  |  | 〇 | 〇 | - | 〇 | - | ◎ | ◎ | - | - | - | - | 〇 | 〇 | - | 〇 | 〇 | - | 〇 | - | ◎ | - | 〇 | - | - | - | - | - | - | - | - | - | - | - | -
[11 empty] | 端子電極と内部電極の接触不良 |  |  |  | 最小積層数 | [9 empty] | 代表型番③ |  |  |  |  | 〇 | - | ◎ | 〇 | - | 〇 | 〇 | - | - | - | - | 〇 | 〇 | - | - | - | - | ◎ | - | - | - | - | - | - | - | - | - | - | - | - | - | - | - | -
| ↑拠点変更ありの場合○ | [12 empty] | 参照したDeQuMaファイルを選択→ | PCN-Delta-Qualification-Matrix-ZVEI-4_1.xlsm
|  | ↑Cありの場合○ | [12 empty] | 構成材料の変更 - 誘電体材料 | [10 empty] | CER-MA-03 |  |  |  |  | ● | ● | ● | - | ● | ● | - | - | ● | ● | ● | ● | - | ● | ● | - | B | - | C | - | ● | - | - | - | - | - | - | - | - | - | - | - | -
↑Yesありの場合○
↑拠点・4M1E・補正のOR
[26 empty] | 試験実施検討結果 |  |  |  | － | － | ● | － | － | ● | ● | － | － | － | － | － | － | － | － | － | － | B | － | ● | － | － | － | － | － | － | － | － | － | － | － | － | － | －
[26 empty] | 注釈 |  |  |  |  | *1 |  | *2 | [5 empty] | *3 | *4 | *5 | *6 |  | *7 | *8 | [5 empty] | *9
確認結果
信頼性試験結果
[26 empty] | 選択内容に対する 補足説明 (自由記述欄) |  |  |  | *1 | 高温負荷(温度,電圧)の方がより厳しい試験 | [22 empty] | A | Termination equipment only
[30 empty] | *2 | 定性的な試験の為、電気的特性が定量的に評価可能 | [22 empty] | C | Ceramics only
[30 empty] | *3 | 非リード線付き品の為、対象外 | [22 empty] | B | Comparative data (unchanged vs. changed) required
[30 empty] | *4 | 非マーキング品の為、対象外 | [22 empty] | E | Capacitive trimmers only
[30 empty] | *5 | 誘電体主材料が変わらなければｾﾗﾐｯｸ自体の機械的強度は大きく変わるものではない為、より機械的負荷のかかるたわみ試験で代用とする。 | [22 empty] | F | Film products only
[30 empty] | *6 | 誘電体主材料が変わらなければｾﾗﾐｯｸ自体の機械的強度は大きく変わるものではない為、より機械的負荷のかかるたわみ試験で代用とする。 | [22 empty] | N | Networks only
[30 empty] | *7 | AEC-Q200 Rev.Bには記載のあったがRev.C以降ではMLCCの評価方法としては記載されていない為、対象外。(温度サイクルに包括される) | [22 empty] | R | Resistors only
[30 empty] | *8 | 高電圧の為、故障メカニズムの推定が難しい。また要求されるESDレベルがAEC-Q200では明記されていない為、要求がある場合は実施。 | [22 empty] | S | SMD components only
[30 empty] | *9 | 誘電体主材料が変わらなければｾﾗﾐｯｸ自体の機械的強度は大きく変わるものではない為、より機械的負荷のかかるたわみ試験で代用とする。 | [22 empty] | W | Wirewound products only
[54 empty] | Y | Component not hermitically sealed
Package Size
Die Size
代表製品①：
ダイサイズ 及び パッケージ外形サイズ大
代表製品②：
最大消費電力大（1ワット超)
Note on AL48: 補正後等価性確認は、変更影響の補正がYesの場合

## List
| 区分 | 本JASO-TPにおける定義
| PCI | 半導体製品の特性や信頼性に影響せず、顧客の工程にも影響しない変更 ・製品仕様変更無し、外形図面変更無し ・承認済みPCNの後続製品への適用
| PCN | 半導体製品の特性や信頼性に影響する可能性のある変更 顧客の工程に影響する可能性のある変更 ・製品仕様変更無し、外形/梱包図面一部変更可能性有り
申請理由
生産能力増加
ライン統合/移管
代替生産
その他
PCI/PCN区分の例
| 工程 | 項目 | 区分 |  | 補足
|  |  | PCI | PCN | ＊: ZVEIのDeQuMaの区分例と差分あり | 技術要素- 工程 | 確認項目メニュー | 形状(寸法等) | 特性(機械的強度等) | 形状(寸法等) | 特性(機械的強度等)
工程(組立、検査) | 共通 | 製造拠点移管又は一部の生産工程の異なる場所への移管 |  | X |  | 共通 | 誘電体ペースト製造 | 粒度・粘度 |  | 粒度・粘度 | 静電容量
| 共通 | 現行と異なる技術を使った又は完成品の完全性に影響を与えるような独特の構造様式や機能、をもつ新規設備やツールを使用した生産 |  | X |  | 誘電体ペースト製造 | 誘電体シート製造 | シート厚み |  | シート厚み | ---
| 共通 | 仕入れ先の変更 |  | X | お客様の製品への影響が懸念される材料の仕入れ先を変更する場合には申請する。 | 誘電体シート製造 | 内部電極印刷 | 粒度・粘度・1層の誘電体ｼｰﾄ+電極厚み |  | 粒度・粘度・1層の誘電体ｼｰﾄ+電極厚み | 静電容量，tanδ，絶縁抵抗，耐電圧
| 共通 | 工程管理表(QC工程図)の変更 |  | X |  | 内部電極印刷 | 積層 | 積層ズレ・積層体生厚み |  | 積層ズレ・積層体生厚み
| 共通 | 技術的な契約同意事項上で影響のある変更 |  | X |  | 積層 | カット | 焼成前素地(L,W,T)寸法・カット位置ズレ |  | 基板厚み
| 共通 | データシートのパラメータ/電気的特性仕様(min/max/代表値)やAC/DCの仕様の変更 |  | X |  | カット | 焼成 | 焼成後素地(L,W,T)寸法 | 静電容量 | 焼成前素地(L,W,T)寸法・カット位置ズレ
| 共通 | データシートやエラーの訂正 | X | X | PCN : 納入仕様書データシート内の値の訂正 PCI : 誤記訂正 | 焼成 | 外部電極形成 | 電極幅(B寸法)、LxWxT寸法 |  | 焼成後素地(L,W,T)寸法
| 共通 | 同等の基礎技術を用いた新しい設備や治具を使用した生産(現行装置の置換や増設) |  | -- | 1) シーケンスが変更になる場合は、 CER-PR-08 にて申請する 2) 実績のない技術による設備・治具は、CER-EQ-01にて申請する | 外部電極形成 | 外部電極めっき | 電極幅(B寸法)、LxWxT寸法 |  | 電極幅(B寸法)、LxWxT寸法
| 誘電体ペースト製造 | 構成材料の変更 - バインダー |  | X |  | 外部電極めっき | 捺印 |  |  | 電極幅(B寸法)、ＬxWxT寸法、割れ欠け寸法
| 誘電体ペースト製造 | 構成材料の変更 - 誘電体材料 |  | X | 誘電体材料の変更に応じて以下も選択する 1) 誘電体材粒子径変更(CER-PR-05) 2) 誘電体厚みの変更(CER-DE-05) 3) 積層数の変更(CER-DE-06) が伴う | 捺印 | 検査 | 電極幅(B寸法)、ＬxWxT寸法、割れ欠け寸法
| 誘電体ペースト製造 | 工程技術や製造方法の変更 - 粒子径 |  | X |  | 検査 | 包装
| 誘電体シート製造 | 内部構造の変更-誘電体層厚み |  | X |  | 包装 | 出荷
| 内部電極印刷 | 工程技術や製造方法の変更 - スクリーン印刷方法/プリンティング方法 |  | X |  | 出荷
| 内部電極印刷 | 工程技術や製造方法の変更 - 内部電極印刷 |  | X
| 内部電極印刷 | 構成材料の変更 - 内部電極材料 |  | X
| 内部電極印刷 | 内部構造の変更-内部電極厚み |  | X
| 積層 | 工程技術や製造方法の変更 - 積層 |  | X
| 積層 | 内部構造の変更- 層数 |  | X
| カット | 工程技術や製造方法の変更 - 個片化 |  | X
| 焼成 | 工程技術や製造方法の変更 - 焼成 |  | X
| 外部電極形成 | 端子電極、表面状態、外形、色、外観、寸法 - 端子電極部分 |  | X
| 外部電極形成 | 端子電極、表面処理、外形、色、外観、寸法 - 端子接続構造 |  | X
| 外部電極めっき | 工程技術や製造方法の変更 - 端子電極形成 |  | X
| 外部電極めっき | 下記のマトリックスでカバーされていないが、顧客の生産性や製造上に影響を与える変更 |  | X | その他の変更を規定する事項なので、今回の対象からは除外する。
| 外部電極めっき | (外装電極)外装電極材の変更 |  | X | 素地コンタクト用Cu/導電性ペースト材/樹脂電極材が変更の場合適用とする
| 外部電極めっき | (外装電極)金属材料の変更 |  | X | 金属フレームを利用した製品に適用する
| 捺印 | 製品への印字 |  | X
| 検査 | 現行タイプとは違った検査技術の変更 |  | X
| 検査 | データシートとの整合性を確保するため供給メーカが実施するテストカバレッジの変更(電特性検査やテストフローの追加・削除、監視方法やサンプル数の緩和や強化) | X | X | PCN :電特性検査やテストフローの削除、監視方法やサンプル 数の緩和、バーイン工程(ストレス系)に変更がある PCI : 電特性検査やテストフローの追加、監視方法やサンプル 数の強化
| 検査 | 評価項目の追加 | X | X | PCN : 評価項目の追加(品質向上の場合) PCI : 評価項目の追加(品質クレーム対応)
| 包装 | 梱包・輸送仕様のの変更(公差の緩和) |  | X | ECUメーカのみ対象で、自動車メーカへの申告は不要とする
| 包装 | 乾燥材入り梱包要求変更 |  | X | ECUメーカのみ対象で、自動車メーカへの申告は不要とする
| 包装 | ラベル仕様の変更 |  | X | ECUメーカのみ対象で、自動車メーカへの申告は不要とする
| 包装 | ECUメーカが使用しないリールラベルの変更 |  | X | ECUメーカが使用していないラベルの変更については、申請はしない
| 包装 | 梱包外観・輸送仕様の変更 |  | X | ECUメーカのみ対象で、自動車メーカへの申告は不要とする
| 出荷 | 梱包(トレイやリール)の変更 |  | X | ECUメーカのみ対象で、自動車メーカへの申告は不要とする
注釈番号
*1
*2
*3
*4
*5
*6
*7
*8
*9
*10
*11
*12
変更有無
C(変更)
E(同等)
No
変更有無
有り
無し
Yes/No
Yes
No
OK/NG
OK
NG
---
DeQuMa Rev.
PCN-Delta-Qualification-Matrix-ZVEI-4_1.xlsm

## 4M1E基準
4M1E基準
No | Items | No 変更なし | E 同等 | C 変更
| 定義 | 資料提示不要 試験不要 | 同等性証明資料提示要 PAS(2b)試験不要※ | 変更内容提示 PASに従い試験実施
1 | Environment | 変更なし | （クリーンルームの場合） ISO14644-1でクリーン度の クラス低下がないこと | ←以外の場合
|  | 変更無し | （クリーンルーム以外の場合） ①5Sに関する活動が継続的に実施されていること ②倉庫、工程、測定場所の温湿度管理がされていること ③工程、外観検査場所の照度管理がされていること ①と②と③はAND | ←以外の場合
2 | Man | 変更なし | スキル同等以上 ①同等以上トレーニング制度が実施されていること ②作業認定制度で認定された作業者が従事していること ①と②はAND | ←以外の場合
3 | Machine | 変更なし | ①出来栄え確認結果同等 ②同設備を使用する類似品ですでに信頼性試験実施済 基本は①と②はOR FMEAの結果でANDとなる場合も有 | ←以外の場合
4 | Material | 変更なし | ①出来栄え確認結果同等 ②同設備を使用する類似品ですでに信頼性試験実施済 基本は①と②はOR FMEAの結果でANDとなる場合も有 | ←以外の場合
5 | Method | 変更なし | ①出来栄え確認結果同等 ②同設備を使用する類似品ですでに信頼性試験実施済 基本は①と②はOR FMEAの結果でANDとなる場合も有 | ←以外の場合
Note on E4: ※同等性証明のための試験は実施要（出来栄え確認など） ※PAS(2b)上の試験を実施する場合は計画フェーズで顧客個別要求

## 変更有無基準
変更有無基準
Man:
作業者管理 | 変更有無判断
委託先の作業認定制度を導入し教育を受け認定された作業者が従事している。 | E(同等)
Machine:
装置 | 変更有無判断
同一装置の移設 | No
同一機種の号機違い | No
同型の上位機種 | E(同等)
同機能を有する別型装置 | E(同等)
上記以外 | C(変更)
Environment: クリーン度管理クラス(ISO Class)の差と自社基準を満たしているかで判断
クリーン度管理クラス(ISO Class) | 変更有無判断 |  | 変更前 | 変更後 | 変更有無判断 | 自社基準 | 判断
変更前＜ 変更後 | E(同等) | 例１ | Class 6 | Class 5 | E(同等) | Class 6 以上 | OK
変更前＝変更後 | E(同等) | 例２ | Class 6 | Class 6 | E(同等) | Class 7 以上 | OK
変更前 ＞変更後 | C(変更) | 例３ | Class 6 | Class 7 | C(変更) | Class 7 以上 | OK
|  | 例４ | Class 6 | Class 7 | C(変更) | Class 6 以上 | NG
Method:
工法変更 | 変更有無判断
量産実績のある同一設備での調整 | E(同等)